## АГЦ
Приложение 1
Оценочный расход | [9 empty] | 03.04.2020 г.
сырья и топлива на производство
доменного агломерата в АГЦ ПАО "НЛМК"
на период май-декабрь 2020 года
месяцы | Ед. изм. | 2020-05-01 | 2020-06-01 | 2020-07-01 | 2020-08-01 | 2020-09-01 | 2020-10-01 | 2020-11-01 | 2020-12-01 | 2020 г.
Производство бункерного доменного агломерата* | тыс.т | 1324.1 | 1280.1 | 1209.7 | 1206.5 | 1166 | 1134.5 | 1186.1 | 1142.8 | 9649.8
Наименование материалов
руда железная "Стойленского горно-обогатительного комбината" | кг/т | 68 | 62.5 | 66.1 | 74.6 | 68.6 | 70.5 | 75.9 | 70 | 69.4
руда марганцевая (Казахстан, Жайремский ГОК)** | кг/т | [8 empty] | 0
руда марганцевая (Казахстан, ТОО "Планета-ЭСА")** | кг/т | [8 empty] | 0
Руда Яковлевская | кг/т | [8 empty] | 0
концентрат железорудный агломерационный "Стойленского горно-обогатительного комбината" | кг/т | 716.9 | 726.4 | 744.8 | 735.7 | 741.8 | 742.7 | 737.7 | 738.1 | 735.1
концентрат железорудный "Лебединского горно-обогатительного комбината" | кг/т | [8 empty] | 0
отсев окатышей СГОК | кг/т | 6.3 | 6.9 | 6.6 | 6.7 | 6.6 | 6.4 | 6.4 | 6.6 | 6.6
итого железорудной части шихты | кг/т | 791.2 | 795.8 | 817.5 | 817 | 817 | 819.6 | 820 | 814.7 | 811.1
скрап стальной для АГЦ (фр. 0-10 мм), итого | кг/т | 9.6 | 10 | 10.5 | 10.6 | 10.9 | 11.2 | 10.8 | 11.2 | 10.6
в т.ч. - с нового ДСК ЦПМШ | кг/т | 9.6 | 10 | 10.5 | 10.6 | 10.9 | 11.2 | 10.8 | 11.2 | 10.6
- при переработке шлакового отвала ЦПМШ | кг/т | 0 | 0 | 0 | 0 | 0 | 0 | 0 | 0 | 0
шлам прудов-шламонакопителей (КОШ ДЦ-1 и КХЦ) | кг/т | [8 empty] | 0
шлам шламонакопителей (карты) | кг/т | [8 empty] | 0
шлам отвальный АГЦ | кг/т | 3.3 | 3.8 | 4.1 | 4.1 | 4.2 | 2.7 |  |  | 2.8
отсев агломерата*** | кг/т | 90.1 | 89.2 | 88.4 | 88.3 | 88.4 | 87.8 | 89 | 92.5 | 89.2
пыль колошниковая**** | кг/т | 4.6 | 1.3 | [5 empty] | 1.7 | 1
пыль аспирационная**** | кг/т | 3 | 0.1 | 0.6 | 0.6 | 0.1 |  | 0.1 |  | 0.6
известкованная замасленная окалина | кг/т | 3.5 | 3.7 | 3.9 | 3.9 | 4 | 4.1 | 4 | 4.1 | 3.9
окалина 27А ГОСТ 2787 (покупная) | кг/т | 3.4 | 3.4 | 3.7 | 3.7 | 3.4 | 2.2 | 3.5 | 3.4 | 3.3
окалина НЛМК, итого | кг/т | 9.3 | 9.6 | 10.2 | 10.2 | 10.6 | 10.9 | 10.4 | 10.8 | 10.2
в т.ч. - окалина ЦГП | кг/т | 6.2 | 6.5 | 6.6 | 6.7 | 7.1 | 7.2 | 7 | 7.3 | 6.8
- окалина УНРС КЦ-1,2 кр. фр. | кг/т | 1.5 | 1.5 | 1.7 | 1.7 | 1.7 | 1.8 | 1.6 | 1.7 | 1.6
- окалина ЦПМШ | кг/т | 0.5 | 0.5 | 0.7 | 0.6 | 0.6 | 0.7 | 0.6 | 0.6 | 0.6
- оксид ЦХПП, ЦДС | кг/т | 1.1 | 1.1 | 1.2 | 1.2 | 1.2 | 1.2 | 1.2 | 1.2 | 1.2
итого металлосодержащего сырья | кг/т | 918 | 916.9 | 938.9 | 938.4 | 938.6 | 938.5 | 937.8 | 938.4 | 932.7
щебень для аглом-ции фр.0-10 | кг/т | 25 | 25 | 25 | 25 | 25 | 25 | 25 | 25 | 25
известь для агломерационного производства***** | кг/т | 45 | 45 | 45 | 45 | 45 | 45 | 45 | 45 | 45
известняк марганцовистый * (ООО «Башминералресурс», фр. 0-6 мм) | кг/т | 31.1 | 31.3 | 31.1 | 31.2 | 31.1 | 31.2 | 31.2 | 30.8 | 31.1
камень известняковый технологический (известняк) с отсевом известняка | кг/т | 34.3 | 34 | 26.3 | 26.1 | 25.8 | 25.9 | 26.4 | 25.8 | 28.2
доломит сырой | кг/т | 103 | 103.6 | 78.4 | 80 | 79.2 | 79.3 | 79.4 | 78 | 85.6
итого флюсов | кг/т | 238.4 | 238.9 | 205.8 | 207.3 | 206.1 | 206.4 | 207 | 204.6 | 214.9
твердое топливо****** | кг/т | 45.1 | 45.4 | 44.5 | 44.5 | 44.5 | 44.5 | 44.5 | 44.5 | 44.7
содержание Fe | % | 54.72 | 55.21 | 57.01 | 56.85 | 56.96 | 56.96 | 56.9 | 56.98 | 56.41
основность |  | 1.75 | 1.8 | 1.65 | 1.65 | 1.65 | 1.65 | 1.65 | 1.65 | 1.68
Примечания:
* - производство агломерата снижено в нескольких месяцах в связи с обеспечением основности агломерата не ниже 1,70 ед.;
** - для обеспечения содержания Mn в агломерате 0,40%;
*** - оценочный отсев агломерата при отсутствии в ДП его рециклинга:
Наименование | Ед. изм. | 2020-05-01 | 2020-06-01 | 2020-07-01 | 2020-08-01 | 2020-09-01 | 2020-10-01 | 2020-11-01 | 2020-12-01 | 2020 г.
Отсев агломерата при отсутствии в ДП его рециклинга | кг/т | 90.1 | 89.2 | 88.4 | 88.3 | 88.4 | 87.8 | 89 | 92.5 | 89.2
**** - колошниковая и аспирационная пыль используется для приготовления брикетов ФБ (остаток потребляется АГЦ);
***** - дефицит потребления извести покрывается закупкой со стороны;
****** - количество привозной коксовой мелочи определяется по балансу производства.

## ЦИБ
Приложение
Оценочный расход | [9 empty] | 03.04.2020 г.
сырья и материалов на производство брикетов металлургических
в Цехе изготовления брикетов ПАО ”НЛМК”
на период май-декабрь 2020 года
Наименование | Ед. изм. | 2020-05-01 | 2020-06-01 | 2020-07-01 | 2020-08-01 | 2020-09-01 | 2020-10-01 | 2020-11-01 | 2020-12-01 | 2020 г.
Производство брикетов металлургических* | тыс. т | 30 | 58.3 | 58.3 | 58.3 | 58.3 | 58.3 | 58.3 | 58.3 | 438.1
Концентрат железорудный агломерационный "Стойленского горно-обогатительного комбината" | кг/т | 323.0704 | 307.5791 | 307 | 307.1 | 333.2 | 369.7 | 346.8 | 396.4 | 337.21
Шлам прудов-шламонакопителей (КОШ ДЦ-1 и КХЦ) | кг/т | 120 | 111.5 | 111.5 | 111.5 | 111.5 | 68.6 | 0 | 0 | 76.7
Шлам шламонакопителей (карты) | кг/т | 111.9296 | 135.9209 | 136.7 | 136.7 | 120.7 | 141.6 | 214.4 | 188 | 150.59
Шлам текущий ДЦ-2 | кг/т | 0 | 0 | 0 | 0 | 0 | 0 | 0 | 0 | 0
Пыль колошниковая | кг/т | 150 | 150 | 149.8 | 149.7 | 139.6 | 133 | 143.8 | 133.3 | 143.24
Пыль аспирационная | кг/т | 180 | 180 | 180 | 180 | 180 | 172.1 | 180 | 167.3 | 177.26
Итого металлосодержащего сырья | кг/т | 885 | 885 | 885 | 885 | 885 | 885 | 885 | 885 | 885
Активированная бентонитовая глина по ТУАЗ 3321474-002-2010 | кг/т | 15 | 15 | 15 | 15 | 15 | 15 | 15 | 15 | 15
Портландцемент ЦЕМ I 42,5Н по ГОСТ 31108-2016 | кг/т | 100 | 100 | 100 | 100 | 100 | 100 | 100 | 100 | 100
Итого сырья и материалов | кг/т | 1000 | 1000 | 1000 | 1000 | 1000 | 1000 | 1000 | 1000 | 1000
Влага | % | 5 | 5 | 5 | 5 | 5 | 5 | 5 | 5 | 5
Потери при прокаливании (п.п.п.) | % | 12.5 | 12.9 | 13 | 13 | 12.3 | 11.6 | 12.3 | 11.1 | 12.3
Содержание Feобщ | % | 46.29 | 45.99 | 46.18 | 46.18 | 46.99 | 47.89 | 47.24 | 48.52 | 46.95
Основность |  | 1.12 | 1.14 | 1.16 | 1.16 | 1.14 | 1.12 | 1.13 | 1.11 | 1.14
Содержание Zn | % | 0.141 | 0.15 | 0.15 | 0.15 | 0.141 | 0.13 | 0.136 | 0.12 | 0.14
Содержание щелочей (K2O+Na2O) | % | 0.24 | 0.25 | 0.25 | 0.25 | 0.24 | 0.24 | 0.24 | 0.23 | 0.24
Примечание:
* - оценочная цинковая нагрузка по печам в ДЦ-1,2:
Наименование | Ед. изм. | 2020-05-01 | 2020-06-01 | 2020-07-01 | 2020-08-01 | 2020-09-01 | 2020-10-01 | 2020-11-01 | 2020-12-01
- ДП-3 | г/т чугуна | 61 | 60 | 146 | 146 | 142 | 148 | 143 | 148
- ДП-4 | г/т чугуна | 69 | 147 | 67 | 0 | 0 | 0 | 67 | 149
- ДП-5 | г/т чугуна | 146 | 147 | 145 | 145 | 143 | 150 | 143 | 106
- ДП-6 | г/т чугуна | 147 | 148 | 145 | 145 | 142 | 108 | 142 | 150
- ДП "Россиянка" | г/т чугуна | 66 | 146 | 145 | 145 | 142 | 146 | 142 | 105

## ДЦ-1,2
Приложение 2
Оценочный расход | [9 empty] | 03.04.2020 г.
сырья, материалов и технологического топлива на производство
чугуна передельного для ДЦ-1 на период май-декабрь 2020 года
месяцы | Ед. изм. | 2020-05-01 | 2020-06-01 | 2020-07-01 | 2020-08-01 | 2020-09-01 | 2020-10-01 | 2020-11-01 | 2020-12-01 | 2020 г.
План производства чугуна | тыс.т | 561.2 | 514.1 | 392.4 | 391.8 | 377.8 | 390.8 | 396.3 | 369.6 | 3394 | 8290.6
Производительность | т/сут | 18103.23 | 17562.59 | 13045.16 | 12638.71 | 12593.33 | 12606.45 | 13210 | 15675.99 | 14914.19
Наименование материалов
агломерат скиповый | кг/т | 1036.037 | 1006.429 | 1021.619 | 1020.803 | 1019.501 | 1016.581 | 1024.091 | 1016.827 | 1020.559
агломерат мелкой фракции | кг/т | 0 | 0 | 0 | 0 | 0 | 0 | 0 | 0 | 0
агломерат скиповый с рудного двора | кг/т | 0 | 0 | 0 | 0 | 0 | 0 | 0 | 0 | 0
руда железная доменная | кг/т | 8 | 9.551 | 8 | 8 | 8 | 8 | 8 | 8 | 8.234935
руда марганцевая | кг/т | 0 | 0 | 0 | 0 | 0 | 0 | 0 | 0 | 0
окатыши Лебединского ГОКа | кг/т | 0 | 0 | 0 | 0 | 0 | 0 | 0 | 0 | 0
окатыши Михайловского ГОКа | кг/т | 0 | 0 | 0 | 0 | 0 | 0 | 0 | 0 | 0
окатыши Качканарского ГОКа | кг/т | 13.401 | 14.74 | 19.19 | 19.193 | 20.013 | 19.268 | 18.763 | 20.387 | 17.74016
окатыши Стойленского ГОКа | кг/т | 553.905 | 554.155 | 484.845 | 488.839 | 484.233 | 480.624 | 484.872 | 477.048 | 505.8237
скрап стальной для ДП (покупной) | кг/т | [8 empty] | 0
скрап стальной ЦПМШ (с нового ДСК) | кг/т | 15.791 | 17.448 | 22.644 | 22.648 | 23.476 | 22.736 | 22.442 | 24.057 | 20.95775
скрап со шлакового отвала ЦПМШ | кг/т | 0 | 0 | 0 | 0 | 0 | 0 | 0 | 0 | 0
брикеты ФБ | кг/т | 24.234 | 44.371 | 57.094 | 57.152 | 59.385 | 69.385 | 57.041 | 69.793 | 52.78705
окалина | кг/т | 0.263 | 0.224 | 0.384 | 0.384 | 0.385 | 0.385 | 0 | 0 | 0.2533288
всего металлошихты | кг/т | 1651.631 | 1646.918 | 1613.776 | 1617.019 | 1614.993 | 1616.979 | 1615.209 | 1616.112 | 1626.356
щебень шлаковый фр. 20-60 | кг/т | 0 | 0 | 0 | 0 | 0 | 0 | 0 | 0 | 0
щебень шунгитовый | кг/т | 0 | 0 | 0 | 0 | 0 | 0 | 0 | 0 | 0
кокс сухой скиповый** | кг/т | 333.285 | 333.199 | 337.327 | 337.629 | 337.328 | 336.756 | 346.865 | 378.466 | 341.5963
в т.ч. КОКС 10-25 ДЦ-2 | кг/т | 5.334 | 0 | 0 | 0 | 0 | 0.94 | 0 | 0.966 | 1.095411
КОКС 10-25 КХЦ (с КБ №№5-6) | кг/т | 7.791 | 16.026 | 10.986 | 10.975 | 10.98 | 11.003 | 11.307 | 12.603 | 11.43472
КОКС 10-25 КХЦ (с обратной рампы) | кг/т | 5.234 | 5.648 | 7.486 | 7.498 | 7.867 | 5.638 | 5.564 | 1.181 | 5.755207
фракция кокса ФК-1,3 (>10 мм, >20мм) из отсева (АГЦ) | кг/т | [8 empty] | 0
КОКС 10-25 Алтай-кокс | кг/т | [8 empty] | 0
отсев кокса ДП* | кг/т | 27.831 | 27.991 | 32.073 | 32.09 | 31.457 | 32.063 | 31.967 | 23.962 | 29.78986
пылеугольное топливо ДЦ-1 (ПУТ)* | кг/т | 95.361 | 100.471 | 79.413 | 79.481 | 79.353 | 79.288 | 75.652 | 69.397 | 83.69664
природный газ* | м3/т | 74.491 | 72.295 | 80.212 | 80.203 | 80.24 | 80.258 | 78.882 | 79.104 | 77.79823
кислород технологический* | м3/т | 109.474 | 110 | 106.156 | 106.152 | 106.155 | 106.156 | 103.957 | 108.025 | 107.2331
отсев агломерата | кг/т | 100.602 | 97.462 | 95.559 | 95.535 | 95.155 | 96.083 | 97.808 | 107.643 | 98.27224
в т.ч. агломерат мелкой фракции для ДП | кг/т | 0 | 0 | 0 | 0 | 0 | 0 | 0 | 0 | 0
отсев окатышей Стойленского ГОКа | кг/т | 0 | 0 | 0 | 0 | 0 | 0 | 0 | 0 | 0
скрап | кг/т | 1 | 1 | 1 | 1 | 1 | 1 | 1 | 1 | 1
пыль колошниковая | кг/т | 6.5 | 6 | 4.8 | 4.8 | 4.7 | 4.8 | 4.7 | 4.5 | 5.207387
пыль аспирационная | кг/т | 1.802 | 1.822 | 1.723 | 1.725 | 1.661 | 1.721 | 1.593 | 1.044 | 1.655036
выход шлака | кг/т | 347.255 | 340.59 | 305.625 | 308.252 | 305.839 | 307.595 | 307.151 | 306.553 | 318.638
содержание Fe в металлошихте | % | 58.07 | 58.29 | 59.47 | 59.39 | 59.46 | 59.41 | 59.43 | 59.44 | 59.03458
содержание Fe в офлюсо-
ванной шихте | % | 58.07 | 58.29 | 59.47 | 59.39 | 59.46 | 59.41 | 59.43 | 59.44 | 59.03458
Оценочный расход
сырья, материалов и технологического топлива на производство
чугуна передельного для ДЦ-2 на период май-декабрь 2020 года
месяцы | Ед. изм. | 2020-05-01 | 2020-06-01 | 2020-07-01 | 2020-08-01 | 2020-09-01 | 2020-10-01 | 2020-11-01 | 2020-12-01 | 2020 г.
План производства чугуна | тыс.т | 577.1 | 616.2 | 640.2 | 640.2 | 619.2 | 583.2 | 615.2 | 605.3 | 4896.6
Производительность | т/сут | 20025.93 | 20540 | 20651.61 | 20651.61 | 21038.28 | 19624.08 | 20506.67 | 20244.16 | 18151.11
Наименование материалов
агломерат скиповый | кг/т | 1069.246 | 1042.557 | 1086.559 | 1084.119 | 1085.119 | 1083.402 | 1087.109 | 1082.801 | 1077.709
агломерат мелкой фракции | кг/т | 0 | 0 | 0 | 0 | 0 | 0 | 0 | 0 | 0
агломерат скиповый с рудного двора | кг/т | 0 | 0 | 0 | 0 | 0 | 0 | 0 | 0 | 0
руда железная доменная | кг/т | 5.955 | 10 | 8 | 8 | 8 | 5.988 | 8 | 5.333 | 7.441346
руда марганцевая | кг/т | 2.556 | 0 | 0 | 0 | 0 | 2.012 | 0 | 2.667 | 0.8705635
окатыши Лебединского ГОКа | кг/т | 0 | 0 | 0 | 0 | 0 | 0 | 0 | 0 | 0
окатыши Михайловского ГОКа | кг/т | 0 | 0 | 0 | 0 | 0 | 0 | 0 | 0 | 0
окатыши Качканарского ГОКа | кг/т | 0 | 0 | 0 | 0 | 0 | 0 | 0 | 0 | 0
окатыши Стойленского ГОКа | кг/т | 555.246 | 549 | 474.441 | 479.441 | 474.881 | 478.854 | 473.891 | 478.736 | 495.0439
металлоконцентрат ЧМЗ | кг/т | 0 | 0 | 0 | 0 | 0 | 0 | 0 | 0 | 0
брикеты ФБ | кг/т | 28.352 | 57.443 | 56 | 56 | 58 | 53.525 | 58 | 53.662 | 52.84346
всего металлошихты | кг/т | 1661.355 | 1659 | 1625 | 1627.56 | 1626 | 1623.781 | 1627 | 1623.199 | 1633.908
щебень шлаковый фр. 20-60 | кг/т | 0 | 0 | 0 | 0 | 0 | 0 | 0 | 0 | 0
щебень шунгитовый | кг/т | 0 | 0 | 0 | 0 | 0 | 0 | 0 | 0 | 0
кокс сухой скиповый** | кг/т | 331.201 | 322 | 316.881 | 324.712 | 316.881 | 326.061 | 316.891 | 320.734 | 321.8077
в т.ч. КОКС 10-25 ДЦ-2 | кг/т | 19.888 | 25.407 | 24.048 | 25.149 | 23.873 | 24.976 | 22.147 | 19.665 | 23.18043
КОКС 10-25 КХЦ | кг/т | 0 | 0 | 0 | 0 | 0 | 0 | 0 | 0 | 0
фракция кокса ФК-1,3 (>10 мм, >20мм) из отсева (АГЦ) | кг/т | 0 | 0 | 0 | 0 | 0 | 0 | 0 | 0 | 0
КОКС 10-25 Алтай-кокс | кг/т | 0 | 0 | 0 | 0 | 0 | 0 | 0 | 0 | 0
отсев кокса ДП* | кг/т | 64.07 | 61.97 | 60.934 | 63.171 | 60.943 | 63.707 | 61.28 | 62.606 | 62.30802
в т.ч. КОКС 10-25 ДЦ-2 | кг/т | 24.9 | 25.29 | 24.024 | 25.123 | 24.11 | 25.503 | 22.1 | 23.311 | 24.28741
пылеугольное топливо ДЦ-2 (ПУТ)* | кг/т | 124.399 | 123.983 | 129.559 | 121.728 | 129.56 | 120.744 | 129.554 | 118.331 | 124.7869
природный газ* | м3/т | 58.534 | 58.672 | 57 | 59.237 | 57 | 59.012 | 57 | 59.134 | 58.18711
кислород технологический* | м3/т | 111.534 | 111.672 | 110.356 | 107.559 | 107.56 | 107.598 | 107.554 | 107.533 | 108.9117
в т.ч. для УГКС* | м3/т
отсев агломерата | кг/т | 108.666 | 104.105 | 108.47 | 108.17 | 108.315 | 106.392 | 108.703 | 109.188 | 107.7555
в т.ч. агломерат мелкой фракции для ДП | кг/т | 0 | 0 | 0 | 0 | 0 | 0 | 0 | 0 | 0
отсев окатышей Стойленского ГОКа | кг/т | 14.511 | 14 | 12 | 13 | 12 | 12.402 | 12 | 12.533 | 12.79214
пыль аспирационная | кг/т | 14.436 | 15.607 | 16.541 | 16.541 | 16.132 | 16.05 | 16.075 | 15.514 | 15.87967
пыль колошниковая и с газоочистки | кг/т | 15.534 | 15.672 | 15.678 | 15.678 | 15.679 | 15.793 | 15.663 | 15.6 | 15.66257
выход шлака | кг/т | 360.911 | 357.672 | 323.119 | 325.678 | 323.679 | 322.378 | 324.663 | 321.333 | 332.2116
содержание Fe в металлошихте | % | 57.74 | 57.89 | 59.08 | 59 | 59.06 | 59.12 | 59.02 | 59.15 | 58.76521
содержание Fe в офлюсо-
ванной шихте | % | 57.74 | 57.89 | 59.08 | 59 | 59.06 | 59.12 | 59.02 | 59.15 | 58.76521
* - по расчету.
Приложение 5
Оценочный расход | [9 empty] | 03.04.2020 г.
сырья, материалов и технологического топлива на производство
чугуна передельного для ДЦ-2 на период май-декабрь 2020 года
ДП-6
месяцы | Ед. изм. | 2020-05-01 | 2020-06-01 | 2020-07-01 | 2020-08-01 | 2020-09-01 | 2020-10-01 | 2020-11-01 | 2020-12-01 | 2020 г.
План производства чугуна | тыс.т | 282.1 | 272.7 | 282.1 | 282.1 | 272.7 | 234.7 | 274.2 | 282.4 | 2183
Производительность | т/сут | 9100 | 9090 | 9100 | 9100 | 9090 | 8382.143 | 9140 | 9109.677 | 8025.735
Наименование материалов
агломерат скиповый | кг/т | 1058 | 1042 | 1086 | 1083 | 1084 | 1084 | 1086 | 1078 | 1075
агломерат мелкой фракции | кг/т | [8 empty] | 0
агломерат скиповый с рудного двора | кг/т | [8 empty] | 0
руда железная доменная | кг/т | 8 | 10 | 8 | 8 | 8 | 3 | 8 | 8 | 8
руда марганцевая | кг/т | 0 | 0 | 0 | 0 | 0 | 5 | 0 | 0 | 1
окатыши Лебединского ГОКа | кг/т | [8 empty] | 0
окатыши Михайловского ГОКа | кг/т | [8 empty] | 0
окатыши Качканарского ГОКа | кг/т | [8 empty] | 0
окатыши Стойленского ГОКа | кг/т | 544 | 549 | 475 | 480 | 476 | 492 | 475 | 467 | 495
металлоконцентрат ЧМЗ | кг/т | [8 empty] | 0
брикеты ФБ | кг/т | 58 | 58 | 56 | 56 | 58 | 35 | 58 | 75 | 57
всего металлошихты | кг/т | 1667 | 1655 | 1625 | 1628 | 1626 | 1619 | 1629 | 1616 | 1636
щебень шлаковый фр. 20-60 | кг/т | [8 empty] | 0
щебень шунгитовый | кг/т | [8 empty] | 0
кокс сухой скиповый** | кг/т | 322 | 322 | 318 | 318 | 318 | 341 | 318 | 317 | 321.4
в т.ч. КОКС 10-25 ДЦ-2 | кг/т | 25 | 23.4 | 20.3 | 22.8 | 19.9 | 19 | 18.6 | 25 | 21.8
КОКС 10-25 КХЦ (с КБ №№5-6) | кг/т | [8 empty] | 0
фракция кокса ФК-1,3 (>10 мм, >20мм) из отсева (АГЦ) | кг/т | [8 empty] | 0
КОКС 10-25 Алтай-кокс | кг/т | [8 empty] | 0
отсев кокса ДП* | кг/т | 38 | 38 | 38 | 38 | 38 | 41 | 38 | 37 | 38.2
в т.ч. КОКС 10-25 ДЦ-2 | кг/т | 4.339964 | 4.489338 | 4.296455 | 4.296455 | 4.444444 | 5.091218 | 0 | 0 | 3.3
пылеугольное топливо ДЦ-2 (ПУТ)* | кг/т | 129 | 129 | 129 | 129 | 129 | 107 | 129 | 129 | 126.6
природный газ* | м3/т | 57 | 57 | 57 | 57 | 57 | 62 | 57 | 57 | 57.5
кислород технологический* | м3/т | 110 | 110 | 107 | 107 | 107 | 107 | 107 | 107 | 107.8
в т.ч. для УГКС* | м3/т | [8 empty] | 0
отсев агломерата | кг/т | 130.8 | 128.8 | 134.2 | 133.9 | 134 | 134 | 134.2 | 133.3 | 132.9
в т.ч. агломерат мелкой фракции для ДП | кг/т | [8 empty] | 0
отсев окатышей Стойленского ГОКа | кг/т | 14 | 14 | 12 | 13 | 12 | 13 | 12 | 12 | 13
пыль аспирационная | кг/т | 10.5 | 10.2 | 10.5 | 10.5 | 10.2 | 8.7 | 10.2 | 10.5 | 10.2
пыль колошниковая и с газоочистки | кг/т | 14 | 14 | 14 | 14 | 14 | 14 | 14 | 14 | 14
выход шлака | кг/т | 365 | 356 | 322 | 324 | 322 | 317 | 323 | 324 | 331.9
содержание Fe в металлошихте | % | 57.56 | 57.88 | 59.08 | 59 | 59.07 | 59.26 | 59.03 | 59 | 58.72
содержание Fe в офлюсо-
ванной шихте | % | 57.56 | 57.88 | 59.08 | 59 | 59.07 | 59.26 | 59.03 | 59 | 58.72
ДП "Россиянка"
месяцы | Ед. изм. | 2020-05-01 | 2020-06-01 | 2020-07-01 | 2020-08-01 | 2020-09-01 | 2020-10-01 | 2020-11-01 | 2020-12-01 | 2020 г.
План производства чугуна | тыс.т | 295 | 343.5 | 358.1 | 358.1 | 346.5 | 348.5 | 341 | 322.9 | 2713.6
Производительность | т/сут | 10925.93 | 11450 | 11551.61 | 11551.61 | 11948.28 | 11241.94 | 11366.67 | 11134.48 | 10125.37
Наименование материалов
агломерат скиповый | кг/т | 1080 | 1043 | 1087 | 1085 | 1086 | 1083 | 1088 | 1087 | 1080
агломерат мелкой фракции | кг/т | [8 empty] | 0
руда железная доменная | кг/т | 4 | 10 | 8 | 8 | 8 | 8 | 8 | 3 | 7
руда марганцевая | кг/т | 5 | 0 | 0 | 0 | 0 | 0 | 0 | 5 | 1
окатыши Лебединского ГОКа | кг/т | [8 empty] | 0
окатыши Михайловского ГОКа | кг/т | [8 empty] | 0
окатыши Качканарского ГОКа | кг/т | [8 empty] | 0
окатыши Стойленского ГОКа | кг/т | 566 | 549 | 474 | 479 | 474 | 470 | 473 | 489 | 495
металлоконцентрат ЧМЗ | кг/т | [8 empty] | 0
брикеты ФБ | кг/т | 0 | 57 | 56 | 56 | 58 | 66 | 58 | 35 | 49
всего металлошихты | кг/т | 1653 | 1656 | 1626 | 1628 | 1627 | 1627 | 1629 | 1615 | 1632
щебень шлаковый фр. 20-60 | кг/т | [8 empty] | 0
кокс сухой скиповый** | кг/т | 340 | 322 | 316 | 330 | 316 | 316 | 316 | 324 | 322.2
в т.ч. КОКС 10-25 ДЦ-2 | кг/т | 15 | 27 | 27 | 27 | 27 | 29 | 25 | 15 | 24.3
КОКС 10-25 КХЦ (с КБ №№5-6) | кг/т | [8 empty] | 0
КОКС 10-25 Алтай-кокс | кг/т | [8 empty] | 0
отсев кокса ДП* | кг/т | 89 | 81 | 79 | 83 | 79 | 79 | 80 | 85 | 81.7
в т.ч. КОКС 10-25 ДЦ-2 | кг/т | 44.56115 | 41.80264 | 39.56412 | 41.53012 | 39.58767 | 39.24926 | 39.87147 | 43.69787 | 41.1
пылеугольное топливо ДЦ-2 (ПУТ)* | кг/т | 120 | 120 | 130 | 116 | 130 | 130 | 130 | 109 | 123.3
природный газ* | м3/т | 60 | 60 | 57 | 61 | 57 | 57 | 57 | 61 | 58.7
кислород технологический* | м3/т | 113 | 113 | 113 | 108 | 108 | 108 | 108 | 108 | 109.8
отсев агломерата | кг/т | 87.5 | 84.5 | 88.2 | 87.9 | 88.1 | 87.8 | 88.2 | 88.1 | 87.5
в т.ч. агломерат мелкой фракции для ДП | кг/т | 0 | 0 | 0 | 0 | 0 | 0 | 0 | 0 | 0
отсев окатышей Стойленского ГОКа | кг/т | 15 | 14 | 12 | 13 | 12 | 12 | 12 | 13 | 12.8
пыль аспирационная | кг/т | 18.2 | 19.9 | 21.3 | 21.3 | 20.8 | 21 | 20.8 | 19.9 | 20.5
пыль колошниковая и с газоочистки | кг/т | 17 | 17 | 17 | 17 | 17 | 17 | 17 | 17 | 17
выход шлака | кг/т | 357 | 359 | 324 | 327 | 325 | 326 | 326 | 319 | 332.5
содержание Fe в металлошихте | % | 57.92 | 57.89 | 59.08 | 59 | 59.06 | 59.02 | 59.02 | 59.28 | 58.8
содержание Fe в офлюсо-
ванной шихте | % | 57.92 | 57.89 | 59.08 | 59 | 59.06 | 59.02 | 59.02 | 59.28 | 58.8
* - по бюджету 2020 г.
Note on M108: Филатова Ольга Николаевна:
Note on H151: Филатова Ольга Николаевна:
Note on L151: Филатова Ольга Николаевна:
Note on O151: Филатова Ольга Николаевна:

## прилож_ДЦ-1
Приложение 3
Оценочный расход | [9 empty] | 03.04.2020 г.
технологического топлива на производство чугуна
передельного для ДЦ-1 на период май -декабрь 2020 года
ДП-2
месяцы | Ед. изм. | 2020-05-01 | 2020-06-01 | 2020-07-01 | 2020-08-01 | 2020-09-01 | 2020-10-01 | 2020-11-01 | 2020-12-01 | 2020 г.
План производства чугуна | тыс. т
Производительность | т/сут
кокс сухой скиповый | кг/т
в т.ч. орешек коксовый | кг/т
отсев кокса ДП | кг/т
природный газ | м3/т
кислород технологический | м3/т
содержание Fe в офлюсо-
ванной шихте | %
ДП-3
месяцы | Ед. изм. | 2020-05-01 | 2020-06-01 | 2020-07-01 | 2020-08-01 | 2020-09-01 | 2020-10-01 | 2020-11-01 | 2020-12-01 | 2020 г.
План производства чугуна | тыс. т | 147.7 | 115 | 150.6 | 150.4 | 145.4 | 150.6 | 145.8 | 150.7 | 1156.2
Производительность | т/сут | 4764.516 | 4259.259 | 4858.065 | 4851.613 | 4846.667 | 4858.065 | 4860 | 4861.29 | 4250.735
кокс сухой скиповый** | кг/т | 389 | 404 | 389 | 390 | 389 | 389 | 389 | 389 | 390.6
в т.ч. фракция кокса ФК-1,3 (>10 мм, >20мм) из отсева (АГЦ) | кг/т | [8 empty] | 0
отсев кокса ДП* | кг/т | 21 | 22 | 21 | 21 | 21 | 21 | 21 | 21 | 21.1
пылеугольное топливо ДЦ-1 (ПУТ)* | кг/т | [8 empty] | 0
природный газ* | м3/т | 103 | 100 | 103 | 103 | 103 | 103 | 103 | 103 | 102.7
кислород технологический* | м3/т | 108 | 110 | 108 | 108 | 108 | 108 | 108 | 108 | 108.2
содержание Fe в офлюсо-
ванной шихте | % | 59.26 | 59.02 | 60.02 | 59.97 | 60.05 | 60 | 59.96 | 60.36 | 59.85
ДП-4
месяцы | Ед. изм. | 2020-05-01 | 2020-06-01 | 2020-07-01 | 2020-08-01 | 2020-09-01 | 2020-10-01 | 2020-11-01 | 2020-12-01 | 2020 г.
План производства чугуна | тыс. т | 174.9 | 168.4 | 0.4 |  |  |  | 18.1 | 171.3 | 533.1
Производительность | т/сут | 5641.935 | 5613.333 | 400 |  |  |  | 603.3333 | 5525.806 | 3978.358
кокс сухой скиповый** | кг/т | 318 | 318 | 392 |  |  |  | 545 | 381 | 346
в т.ч. КОКС 10-25 ДЦ-2 | кг/т | [8 empty] | 0
КОКС 10-25 КХЦ (с КБ №№5-6) | кг/т | 25 | 27 | 27 |  |  |  | 25 | 25 | 25.6
КОКС 10-25 КХЦ (с обратной рампы) | кг/т | [8 empty] | 0
фракция кокса ФК-1,3 (>10 мм, >20мм) из отсева (АГЦ) | кг/т | [8 empty] | 0
КОКС 10-25 Алтай-кокс | кг/т | [8 empty] | 0
отсев кокса ДП | кг/т | 17 | 17 | 21 |  |  |  | 30 | 21 | 18.7
пылеугольное топливо ДЦ-1 (ПУТ)* | кг/т | 130 | 130 | 53 |  |  |  | 0.0706303 | 120 | 122.3
природный газ* | м3/т | 62 | 62 | 77 |  |  |  | 50 | 62 | 61.6
кислород технологический* | м3/т | 110 | 110 | 110 |  |  |  | 58 | 110 | 108.2
содержание Fe в офлюсо-
ванной шихте | % | 57.99 | 58.43 | 58.43 |  |  |  | 59.29 | 59.42 | 58.63
ДП-5
месяцы | Ед. изм. | 2020-05-01 | 2020-06-01 | 2020-07-01 | 2020-08-01 | 2020-09-01 | 2020-10-01 | 2020-11-01 | 2020-12-01 | 2020 г.
План производства чугуна | тыс. т | 238.6 | 230.7 | 241.4 | 241.4 | 232.4 | 240.2 | 232.4 | 47.6 | 1704.7
Производительность | т/сут | 7696.774 | 7690 | 7787.097 | 7787.097 | 7746.667 | 7748.387 | 7746.667 | 5288.889 | 6685.098
кокс сухой скиповый** | кг/т | 310 | 309 | 305 | 305 | 305 | 304 | 305 | 336 | 307
в т.ч. КОКС 10-25 ДЦ-2 | кг/т | 12.54509 | 0 | -7.358562e-15 | 0 | 7.733378e-15 | 1.529401 | 7.650116e-15 | 7.496992 | 2.2
КОКС 10-25 КХЦ (с КБ №№5-6) | кг/т | 0 | 16.00471 | 17.81276 | 17.81276 | 17.84937 | 17.90175 | 17.33419 | 7.889259 | 14.75
КОКС 10-25 КХЦ (с обратной рампы) | кг/т | 12.31182 | 12.58612 | 12.16901 | 12.16901 | 12.78886 | 9.172356 | 9.488372 | 9.172356 | 11.46
КОКС 10-25 Алтай-кокс | кг/т | [8 empty] | 0
отсев кокса ДП | кг/т | 40 | 39 | 39 | 39 | 38 | 39 | 39 | 44 | 39.1
пылеугольное топливо ДЦ-1 (ПУТ)* | кг/т | 129 | 129 | 129 | 129 | 129 | 129 | 129 | 107 | 128.4
природный газ* | м3/т | 66 | 66 | 66 | 66 | 66 | 66 | 66 | 65 | 66
кислород технологический* | м3/т | 110 | 110 | 105 | 105 | 105 | 105 | 105 | 101 | 106.3
содержание Fe в офлюсо-
ванной шихте | % | 57.63 | 58.06 | 59.1 | 58.99 | 59.08 | 59.06 | 59.28 | 59.43 | 58.76
#REF!
* - по бюджету 2020 г.
Оценочный расход | [9 empty] | Приложение 4
сырья, материалов на производство чугуна | [9 empty] | 03.04.2020 г.
передельного для ДЦ-1 на период май-декабрь 2020 года
ДП-2
месяцы | Ед. изм. | 2020-05-01 | 2020-06-01 | 2020-07-01 | 2020-08-01 | 2020-09-01 | 2020-10-01 | 2020-11-01 | 2020-12-01 | 2020 г.
План производства чугуна | тыс.т
Наименование материалов
агломерат офлюсованный | кг/т
руда железная доменная | кг/т
окатыши Лебединского ГОКа | кг/т
окатыши Михайловского ГОКа | кг/т
всего металлошихты | кг/т
щебень шлаковый фр. 20-60 | кг/т
Выход шлака | кг/т
содержание Fe в металлошихте | %
содержание Fe в офлюсо-
ванной шихте,% | %
ДП-3
месяцы | Ед. изм. | 2020-05-01 | 2020-06-01 | 2020-07-01 | 2020-08-01 | 2020-09-01 | 2020-10-01 | 2020-11-01 | 2020-12-01 | 2020 г.
План производства чугуна | тыс.т | 147.7 | 115 | 150.6 | 150.4 | 145.4 | 150.6 | 145.8 | 150.7 | 1156.2
Наименование материалов
агломерат скиповый | кг/т | 964 | 923 | 931 | 929 | 926 | 925 | 927 | 925 | 931
агломерат мелкой фракции | кг/т | [8 empty] | 0
агломерат скиповый с рудного двора | кг/т | [8 empty] | 0
руда железная доменная | кг/т | 8 | 10 | 8 | 8 | 8 | 8 | 8 | 8 | 8
руда марганцевая | кг/т | [8 empty] | 0
окатыши Лебединского ГОКа | кг/т | [8 empty] | 0
окатыши Михайловского ГОКа | кг/т | [8 empty] | 0
окатыши Качканарского ГОКа | кг/т | 0 | 0 | 50 | 50 | 52 | 50 | 51 | 50 | 39
окатыши Стойленского ГОКа | кг/т | 591 | 597 | 491 | 495 | 491 | 488 | 492 | 484 | 514
скрап стальной ЦПМШ (с нового ДСК) | кг/т | 60 | 78 | 59 | 59 | 61 | 59 | 61 | 59 | 62
скрап со шлакового отвала ЦПМШ | кг/т | 0 | 0 | 0 | 0 | 0 | 0 | 0 | 0 | 0
брикеты ФБ | кг/т | 0 | 0 | 59 | 59 | 60 | 70 | 61 | 76 | 50
окалина | кг/т | 1 | 1 | 1 | 1 | 1 | 1 | 0 | 0 | 1
всего металлошихты | кг/т | 1624 | 1609 | 1599 | 1601 | 1599 | 1601 | 1600 | 1602 | 1605
щебень шлаковый фр. 20-60 | кг/т | [8 empty] | 0
щебень шунгитовый | кг/т | [8 empty] | 0
отсев агломерата | кг/т | 101 | 97 | 98 | 98 | 97 | 101 | 101 | 101 | 99
в т.ч. агломерат мелкой фракции для ДП | кг/т | 0 | 0 | 0 | 0 | 0 | 0 | 0 | 0 | 0
отсев окатышей Стойленского ГОКа | кг/т | [8 empty] | 0
Выход шлака | кг/т | 319 | 303 | 289 | 291 | 288 | 291 | 290 | 291 | 295
содержание Fe в металлошихте | % | 59.01 | 59.58 | 60.03 | 59.96 | 60.06 | 59.99 | 60.02 | 59.96 | 59.83
содержание Fe в офлюсо-
ванной шихте,% | % | 59.01 | 59.58 | 60.03 | 59.96 | 60.06 | 59.99 | 60.02 | 59.96 | 59.83
ДП-4
месяцы | Ед. изм. | 2020-05-01 | 2020-06-01 | 2020-07-01 | 2020-08-01 | 2020-09-01 | 2020-10-01 | 2020-11-01 | 2020-12-01 | 2020 г.
План производства чугуна | тыс.т | 174.9 | 168.4 | 0.4 |  |  |  | 18.1 | 171.3 | 533.1
Наименование материалов
агломерат скиповый | кг/т | 1071 | 1027 | 1114 |  |  |  | 1114 | 1077 | 1061
руда железная доменная | кг/т | 8 | 10 | 8 |  |  |  | 8 | 8 | 9
руда марганцевая | кг/т | [8 empty] | 0
окатыши Лебединского ГОКа | кг/т | [8 empty] | 0
окатыши Михайловского ГОКа | кг/т | [8 empty] | 0
окатыши Качканарского ГОКа | кг/т | 43 | 45 | 0 |  |  |  | 0 | 0 | 28
окатыши Стойленского ГОКа | кг/т | 532 | 521 | 488 |  |  |  | 490 | 469 | 507
скрап стальной для ДП (покупной) | кг/т | [8 empty] | 0
скрап стальной ЦПМШ (с нового ДСК) | кг/т | [8 empty] | 0
скрап со шлакового отвала ЦПМШ | кг/т | [8 empty] | 0
брикеты ФБ | кг/т | 0 | 56 | 0 |  |  |  | 0 | 74 | 41
всего металлошихты | кг/т | 1654 | 1659 | 1610 |  |  |  | 1612 | 1628 | 1646
щебень шлаковый фр. 20-60 | кг/т | [8 empty] | 0
отсев агломерата | кг/т | 112 | 108 | 117 |  |  |  | 121 | 117 | 112.7
в т.ч. агломерат мелкой фракции для ДП | кг/т | 0 | 0 | 0 |  |  |  | 0 | 0 | 0
отсев окатышей Стойленского ГОКа | кг/т | [8 empty] | 0
пыль аспирационная | кг/т | 2.1 | 2 | 0.005 |  |  |  | 0.22 | 2.1 | 2
Выход шлака | кг/т | 351 | 352 | 304 |  |  |  | 306 | 319 | 339.5
содержание Fe в металлошихте | % | 57.95 | 57.89 | 59.53 |  |  |  | 59.46 | 59.02 | 58.33
содержание Fe в офлюсо-
ванной шихте,% | % | 57.95 | 57.89 | 59.53 |  |  |  | 59.46 | 59.02 | 58.33
ДП-5
месяцы | Ед. изм. | 2020-05-01 | 2020-06-01 | 2020-07-01 | 2020-08-01 | 2020-09-01 | 2020-10-01 | 2020-11-01 | 2020-12-01 | 2020 г.
План производства чугуна | тыс.т | 238.6 | 230.7 | 241.4 | 241.4 | 232.4 | 240.2 | 232.4 | 47.6 | 1704.7
Наименование материалов
агломерат скиповый | кг/т | 1055 | 1033 | 1078 | 1078 | 1078 | 1074 | 1078 | 1091 | 1068
агломерат мелкой фракции | кг/т | [8 empty] | 0
руда железная доменная | кг/т | 8 | 9 | 8 | 8 | 8 | 8 | 8 | 8 | 8
руда марганцевая | кг/т | [8 empty] | 0
окатыши Лебединского ГОКа | кг/т | [8 empty] | 0
окатыши Михайловского ГОКа | кг/т | [8 empty] | 0
окатыши Качканарского ГОКа | кг/т | [8 empty] | 0
окатыши Стойленского ГОКа | кг/т | 547 | 557 | 481 | 485 | 480 | 476 | 480 | 484 | 500
брикеты ФБ | кг/т | 57 | 58 | 56 | 56 | 59 | 69 | 59 | 35 | 58
всего металлошихты | кг/т | 1667 | 1657 | 1623 | 1627 | 1625 | 1627 | 1625 | 1618 | 1634
щебень шлаковый фр. 20-60 | кг/т | [8 empty] | 0
щебень шунгитовый | кг/т | [8 empty] | 0
отсев агломерата | кг/т | 92 | 90 | 94 | 94 | 94 | 93 | 94 | 95 | 93.1
в т.ч. агломерат мелкой фракции для ДП | кг/т | [8 empty] | 0
пыль аспирационная | кг/т | 2.7 | 2.6 | 2.8 | 2.8 | 2.7 | 2.8 | 2.7 | 0.55 | 2.7
Выход шлака | кг/т | 362 | 351 | 316 | 319 | 317 | 318 | 318 | 311 | 328.2
содержание Fe в металлошихте | % | 57.58 | 57.94 | 59.12 | 59.03 | 59.09 | 59.04 | 59.06 | 59.3 | 58.71
содержание Fe в офлюсо-
ванной шихте,% | % | 57.58 | 57.94 | 59.12 | 59.03 | 59.09 | 59.04 | 59.06 | 59.3 | 58.71
Note on I23: Рапиёва Елена Николаевна:
Note on J37: Рапиёва Елена Николаевна:
Note on P37: Филатова Ольга Николаевна:
Note on E55: Филатова Ольга Николаевна:
Note on O55: Рапиёва Елена Николаевна:

## ДЭР (hidden)
1000 |  | Оценочный расход | [12 empty] | Приложение 6
технологического топлива на производство чугуна
передельного в ДЦ-1 и ДЦ-2 в апреле-декабре 2019 г.
|  | Показатель | Ед.изм | Итого | 1 | 2 | 3 | 4 | 5 | 6 | 7 | 8 | 9 | 10 | 11 | 12 | 13 | 14 | 15 | 16 | 17 | 18 | 19 | 20 | 21 | 22 | 23 | 24 | 25 | 26 | 27 | 28 | 29 | 30
:C_3_183 | ДП2 | Производство | тыс.т | 0
:C_87_183 |  | Кокс | кг/т | #DIV/0!
:C_86_183 |  | ПУТ | кг/т | #DIV/0!
:C_85_183 |  | Природный газ | м3/т | #DIV/0!
:C_84_183 |  | Кислород | м3/т | #DIV/0!
|  | Показатель | Ед.изм | Итого |  |  |  | 4 | 5 | 6 | 7 | 8 | 9 | 10 | 11 | 12 | 13 | 14 | 15 | 16 | 17 | 18 | 19 | 20 | 21 | 22 | 23 | 24 | 25 | 26 | 27 | 28 | 29 | 30 | 31
:C_3_184 | ДП3 | Производство | тыс.т | 1156.2 |  |  |  | 0 | 147.7 | 115 | 150.6 | 150.4 | 145.4 | 150.6 | 145.8 | 150.7
:C_87_184 |  | Кокс | кг/т | 390.622 |  |  |  | 0 | 389 | 404 | 389 | 390 | 389 | 389 | 389 | 389
:C_488_184 |  | ПУТ | кг/т | 3 |  |  |  | 3 | 3 | 3 | 3 | 3 | 3 | 3 | 3 | 3
:C_85_184 |  | Природный газ | м3/т | 102.7016 |  |  |  | 0 | 103 | 100 | 103 | 103 | 103 | 103 | 103 | 103
:C_84_184 |  | Кислород | м3/т | 108.1989 |  |  |  | 0 | 108 | 110 | 108 | 108 | 108 | 108 | 108 | 108
|  | Показатель | Ед.изм | Итого
:C_3_185 | ДП4 | Производство | тыс.т | 533.1 |  |  |  | 0 | 174.9 | 168.4 | 0.4 | 0 | 0 | 0 | 18.1 | 171.3
:C_87_185 |  | Кокс | кг/т | 346.0064 |  |  |  | 0 | 318 | 318 | 392 | 0 | 0 | 0 | 545 | 381
:C_488_185 |  | ПУТ | кг/т | 122.3175 |  |  |  | 0 | 130 | 130 | 53 | 0 | 0 | 0 | 0.0706303 | 120
:C_85_185 |  | Природный газ | м3/т | 61.60383 |  |  |  | 0 | 62 | 62 | 77 | 0 | 0 | 0 | 50 | 62
:C_84_185 |  | Кислород | м3/т | 108.2345 |  |  |  | 0 | 110 | 110 | 110 | 0 | 0 | 0 | 58 | 110
|  | Показатель | Ед.изм | Итого
:C_3_186 | ДП5 | Производство | тыс.т | 1704.7 |  |  |  | 0 | 238.6 | 230.7 | 241.4 | 241.4 | 232.4 | 240.2 | 232.4 | 47.6
:C_87_186 |  | Кокс | кг/т | 306.9659 |  |  |  | 0 | 310 | 309 | 305 | 305 | 305 | 304 | 305 | 336
:C_488_186 |  | ПУТ | кг/т | 128.3857 |  |  |  | 0 | 129 | 129 | 129 | 129 | 129 | 129 | 129 | 107
:C_85_186 |  | Природный газ | м3/т | 65.97208 |  |  |  | 0 | 66 | 66 | 66 | 66 | 66 | 66 | 66 | 65
:C_84_186 |  | Кислород | м3/т | 106.2648 |  |  |  | 0 | 110 | 110 | 105 | 105 | 105 | 105 | 105 | 101
|  | Показатель | Ед.изм | Итого
:C_3_172 | ДП6 | Производство | тыс.т | 2183 |  |  |  | 0 | 282.1 | 272.7 | 282.1 | 282.1 | 272.7 | 234.7 | 274.2 | 282.4
:C_87_172 |  | Кокс | кг/т | 321.36 |  |  |  | 0 | 322 | 322 | 318 | 318 | 318 | 341 | 318 | 317
:C_488_172 |  | ПУТ | кг/т | 126.6347 |  |  |  | 0 | 129 | 129 | 129 | 129 | 129 | 107 | 129 | 129
:C_85_172 |  | Природный газ | м3/т | 57.53756 |  |  |  | 0 | 57 | 57 | 57 | 57 | 57 | 62 | 57 | 57
:C_84_172 |  | Кислород | м3/т | 107.7624 |  |  |  | 0 | 110 | 110 | 107 | 107 | 107 | 107 | 107 | 107
|  | Показатель | Ед.изм | Итого
:C_3_945 | ДП7 | Производство | тыс.т | 2713.6 |  |  |  | 0 | 295 | 343.5 | 358.1 | 358.1 | 346.5 | 348.5 | 341 | 322.9
:C_87_945 |  | Кокс | кг/т | 322.168 |  |  |  | 0 | 340 | 322 | 316 | 330 | 316 | 316 | 316 | 324
:C_488_945 |  | ПУТ | кг/т | 123.3007 |  |  |  | 0 | 120 | 120 | 130 | 116 | 130 | 130 | 130 | 109
:C_85_945 |  | Природный газ | м3/т | 58.70972 |  |  |  | 0 | 60 | 60 | 57 | 61 | 57 | 57 | 57 | 61
:C_84_945 |  | Кислород | м3/т | 109.8363 |  |  |  | 0 | 113 | 113 | 113 | 108 | 108 | 108 | 108 | 108
|  | Показатель | Ед.изм | Итого |  |  |  | 4 | 5 | 6 | 7 | 8 | 9 | 10 | 11 | 12 | 13 | 14 | 15 | 16 | 17 | 18 | 19 | 20 | 21 | 22 | 23 | 24 | 25 | 26 | 27 | 28 | 29 | 30 | 31
:C_850_910 | КХЦ | выход коксового газа | м3/т | 326 |  |  |  | 326 | 326 | 326 | 326 | 326 | 326 | 326 | 326 | 326
:C_1361_946 | АГЦ | твердое топливо | кг/т агл-та | 44.7 |  |  |  | 0 | 45.1 | 45.4 | 44.5 | 44.5 | 44.5 | 44.5 | 44.5 | 44.5
:C_86_62 | ДЦ1 | Удельный расход каменноугольной смолы Доменный цех №1 | кг/т | 0 | 0 | 0 | 0 | 0 | 0 | 0 | 0 | 0 | 0 | 0 | 0 | 0 | 0 | 0 | 0 | 0 | 0 | 0 | 0 | 0 | 0 | 0 | 0 | 0 | 0 | 0 | 0 | 0 | 0 | 0